## Ürünlerin Özellikleri
|  |  | BİMETAL KİMYASAL KOMPOZİSYONLAR BIMETAL CHEMICAL COMPOSITIONS | [8 empty] | BİMETAL ÖZELLİKLERİ BIMETAL PROPERTIES
|  |  | ALAŞIM ELEMENTLERİ ALLOY ELEMENTS | [5 empty] | ÇELİK ELEMENTLERİ STEEL ELEMENTS |  |  | YÜKSEKLİK WIDTH |  | KALINLIK THICKNESS |  | KALINLIK TOLERANSLAR THICKNESS TOLERANCES | ALAŞIM SERTLİĞİ ALLOY HARDNESS | BIMETAL TENSILE STRENGTH ( MPa ) | KULLANIM ALANLARI APPLICATION AREAS
TÜRÜ TYPE | ALAŞIM ALLOY | STANDARD | Cu ( % ) | Sn ( % ) | Pb ( % ) | Ni ( % ) | Bi ( % ) | Zn ( % ) | Fe ( % ) | C ( % ) | Mn ( % ) | Min. | Max. | Min. | Max.
KURŞUNLU BRONZ LEADED BRONZE | CuPb24Sn1 | SAE 49 | Kalan Rest | 0,60 - 2,0 | 19,0 - 27,0 | - | - | - | Kalan Rest | 0,14 max. | 0,65 max. | 90 mm 20 mm | 260 mm | 1,10 mm | 4,50 mm 3,00 mm | ± 0,05 mm | 50 - 70 HB | ~ 360 | Yatak ve Burç Bearing and Bushing
KURŞUNLU BRONZ LEADED BRONZE | CuPb24Sn4 | SAE 794 | Kalan Rest | 3,0 - 4,5 | 19,0 - 27,0 | - | - | - | Kalan Rest | 0,14 max. | 0,65 max. | 90 mm 20 mm | 260 mm | 1,10 mm | 4,50 mm 3,00 mm | ± 0,05 mm | 60 - 75 HB | ~ 360 | Yatak ve Burç Bearing and Bushing
KURŞUNLU BRONZ LEADED BRONZE | CuPb10Sn10 | SAE 792 | Kalan Rest | 9,0 - 11,0 | 9,0 - 11,0 | - | - | - | Kalan Rest | 0,14 max. | 0,65 max. | 90 mm 20 mm | 260 mm | 1,10 mm | 4,50 mm 3,00 mm | ± 0,05 mm | 65 - 125 HB | ~ 310 | Burç Bushing
KURŞUNLU BRONZ LEADED BRONZE | CuPb8Sn4 | - | Kalan Rest | 3,5 - 4,5 | 7,5 - 9,0 | - | - | - | Kalan Rest | 0,14 max. | 0,65 max. | 90 mm 20 mm | 260 mm | 1,10 mm | 4,50 mm 3,00 mm | ± 0,05 mm | 50 - 90 HB | ~ | Burç Bushing
KURŞUNLU BRONZ LEADED BRONZE | CuPb24Sn2 | - | Kalan Rest | 1,75 - 2,75 | 22,0 - 25,0 | - | - | - | Kalan Rest | 0,14 max. | 0,65 max. | 90 mm 20 mm | 260 mm | 1,10 mm | 4,50 mm 3,00 mm | ± 0,05 mm | 50 - 75 HB | ~ | Yatak ve Burç Bearing and Bushing
KURŞUNLU BRONZ LEADED BRONZE | CuPb24Sn5 | - | Kalan Rest | 3,5 - 5,0 | 19,0 - 27,0 | - | - | - | Kalan Rest | 0,14 max. | 0,65 max. | 90 mm 20 mm | 260 mm | 1,10 mm | 4,50 mm 3,00 mm | ± 0,05 mm | 60 - 75 HB | ~ | Yatak ve Burç Bearing and Bushing
KURŞUNLU BRONZ LEADED BRONZE | CuPb3Sn6Zn6 | - | Kalan Rest | 5,5 - 6,5 | 2,5 - 3,5 | - | - | 5,5 - 6,5 | Kalan Rest | 0,14 max. | 0,65 max. | 60 mm | 260 mm | 1,10 mm | 4,50 mm | ± 0,05 mm | 50 - 90 HB | ~ | Yatak ve Burç Bearing and Bushing
KURŞUNLU BRONZ LEADED BRONZE | CuPb15Sn7 | - | Kalan Rest | 6,5 - 7,5 | 14,5 - 15,5 | - | - | - | Kalan Rest | 0,14 max. | 0,65 max. | 60 mm | 260 mm | 1,10 mm | 4,50 mm | ± 0,05 mm |  | ~ | Yatak ve Burç Bearing and Bushing
KURŞUNSUZ LEAD-FREE | CuSn8Ni1 | - | Kalan Rest | 7,0 - 9,0 | - | 0,7 - 1,3 | - | - | Kalan Rest | 0,14 max. | 0,65 max. | 90 mm 20 mm | 260 mm | 1,10 mm | 4,50 mm 3,00 mm | ± 0,05 mm | 80 - 140 HB | ~ 355 | Yatak ve Burç Bearing and Bushing
KURŞUNSUZ LEAD-FREE | CuSn10Bi3 | - | Kalan Rest | 8,5 - 10,5 | - | - | 3,0 - 5,0 | - | Kalan Rest | 0,14 max. | 0,65 max. | 90 mm 20 mm | 260 mm | 1,10 mm | 4,50 mm 3,00 mm | ± 0,05 mm | 80 - 140 HB | ~ 500 | Yatak ve Burç Bearing and Bushing
KURŞUNSUZ LEAD-FREE | CuSn5Zn1 | - | Kalan Rest | 4,5 - 5,5 | - | - | - | 0,7 - 1,3 | Kalan Rest | 0,14 max. | 0,65 max. | 90 mm 20 mm | 260 mm | 1,10 mm | 4,50 mm 3,00 mm | ± 0,05 mm | 70 - 130 HB | ~ 280 | Yatak ve Burç Bearing and Bushing